## 工作表1
MachineNo | Modules | ID | 樣本匹配 | 樣本比對信心度 | InsightGPT 猜測可疑物 | 比較結果
B1_COAT_02 | CRA | 162 | 電線 | 35% | 廠務冷卻水垢 | 水垢
B1_COAT_02 | CRA | 163 | 耐熱膠帶 | 85% | 矽脂或膠帶殘膠 | 耐熱膠帶
B1_COAT_02 | CRA | 164 | 電線 | 60% | PVC 線材外皮 + 水垢 | PVC 線材外皮 + 水垢
B1_COAT_02 | PRA | 165 | 耐酸手套 | 10% | 重度碳酸鈣結塊 | 硫酸鈣結晶
B1_COAT_02 | PRA | 166 | 光阻 AZP | 85% | 含 PAG 之乾涸光阻 | 光阻 AZP
B1_COAT_02 | PRA | 167 | Robot 皮帶 | 75% | PU 驅動皮帶粉塵 | PU 驅動皮帶粉塵
B1_COAT_02 | MPRA | 168 | 電線 | 30% | 水垢混碳微粒 | 水垢
B1_COAT_02 | MPRA | 169 | 光阻 AZP | 80% | 混合型光阻殘留 | 混合型光阻殘留
B1_COAT_02 | MPRA | 170 | 電線 | 95% | 鐵氟龍/PVC 線材破皮 | 電線
B1_COAT_02 | CH 11-1 | 177 | Robot 皮帶 | 70% | 鐵氟龍滑軌或皮帶屑 | 鐵氟龍滑軌或皮帶屑
B1_COAT_02 | CH 11-1 | 178 | Seal ring | 75% | 特殊耐熱 O-ring | 特殊耐熱 O-ring
B1_COAT_02 | CH 11-1 | 179 | 耐熱膠帶 | 85% | 洗不掉的殘膠 | 耐熱膠帶
B1_COAT_02 | CH 11-2 | 174 | 光阻 AZP | 90% | 重度硫化廢光阻塊 | 光阻 AZP
B1_COAT_02 | CH 11-2 | 175 | 光阻 AZP | 85% | 重度硫化廢光阻塊 | 光阻 AZP
B1_COAT_02 | CH 11-2 | 176 | 螺絲起子 | 50% | 鋁件刮屑混工具鐵 | 鋁件刮屑混工具鐵
B1_COAT_02 | CH 12-1 | 171 | 無匹配 |  | 無塵室違規滑石粉 | 無塵室違規滑石粉
B1_COAT_02 | CH 12-1 | 172 | 光阻 AZP | 75% | 乾涸光阻微粒 | 乾涸光阻微粒
B1_COAT_02 | CH 12-1 | 173 | 耐熱膠帶 | 85% | 膠帶殘留 | 耐熱膠帶
B1_COAT_02 | CH 12-2 | 180 | 電線 | 40% | 碳酸鈣水垢 | 水垢
B1_COAT_02 | CH 12-2 | 180 | 電線 | 40% | 碳酸鈣水垢 | 水垢
B1_COAT_02 | CH 12-2 | 181 | 耐熱膠帶 | 80% | 耐熱膠帶/矽脂 | 耐熱膠帶
B1_COAT_02 | CH 13-1 | 182 | 戰車軌外殼 | 80% | 塑料拖鏈磨損微粒 | 塑料拖鏈磨損微粒
B1_COAT_02 | CH 13-1 | 183 | 光阻 AZP | 90% | 光阻液滴 | 光阻 AZP
B1_COAT_02 | CH 13-1 | 184 | 六角板手 | 55% | 二硫化鉬油脂混鐵屑 | 二硫化鉬油脂混鐵屑
B1_COAT_02 | CH 13-2 | 185 | 光阻 AZP | 90% | 光阻冷凝物 | 光阻 AZP
B1_COAT_02 | CH 13-2 | 186 | 耐熱膠帶 | 65% | 碳化的殘膠 | 耐熱膠帶
B1_COAT_02 | CH 13-2 | 187 | 耐熱膠帶 | 95% | 整片耐熱膠帶遺落 | 耐熱膠帶
B1_COAT_02 | CH 14-1 | 197 | 耐熱膠帶 | 90% | 矽膠帶碎片 | 耐熱膠帶
B1_COAT_02 | CH 14-1 | 198 | 電線 | 30% | 水垢混管線鐵鏽 | 水垢
B1_COAT_02 | CH 14-1 | 199 | 尖嘴鉗 | 65% | 金屬碎屑 | 金屬碎屑
B1_COAT_02 | CH 14-2 | 200 | 無匹配 |  | 硫酸鈣結晶 | 硫酸鈣結晶
B1_COAT_02 | CH 14-2 | 201 | 乳膠手套 | 85% | 人體汗液混手套觸摸 | 乳膠手套
B1_COAT_02 | CH 14-2 | 202 | Seal ring | 50% | 硫化熱失效橡膠 | 硫化熱失效橡膠
B1_SCOP_01 | 巨觀 | 120 | 乳膠手套 | 88% | 嚴重人體鹽分/汗水污染 | 乳膠手套
B1_SCOP_01 | 巨觀 | 121 | 乳膠手套 | 85% | 維修人員手套殘留/觸碰 | 乳膠手套
B1_SCOP_01 | 巨觀 | 122 | N/A |  | 機械磨損鐵屑 (Fe) 與環境粉塵 | 機械磨損鐵屑 (Fe) 與環境粉塵
B1_SCOP_01 | Stage | 123 | N/A |  | 密封圈 (Seal ring) 老化初階磨耗 | 密封圈 (Seal ring) 老化初階磨耗
B1_SCOP_01 | Stage | 124 | N/A |  | 密封圈磨損混入環境鈉鹽 | 密封圈磨損混入環境鈉鹽
B1_SCOP_01 | Stage | 125 | Chuck seal ring | 91% | 確認為密封圈老化 (含 S, Cl, Zn 特徵) | Chuck seal ring
B1_SCOP_02 | 巨觀 | 126 | N/A |  | 強鹼清洗劑 (KOH) 殘留 | 強鹼清洗劑 (KOH) 殘留
B1_SCOP_02 | 巨觀 | 127 | 耐熱膠帶 | 82% | 矽系潤滑脂或膠帶殘膠 | 耐熱膠帶
B1_SCOP_02 | 巨觀 | 128 | 耐熱膠帶 | 85% | 矽氧烷系聚合物碎屑 | 耐熱膠帶
B1_SCOP_02 | Stage | 129 | N/A |  | 矽氧樹脂混合密封碎屑 (Si 異常偏高) | 矽氧樹脂混合密封碎屑 (Si 異常偏高)
B1_SCOP_02 | Stage | 130 | N/A |  | 白色塑膠填充劑 (含有 Ti 元素) | 白色塑膠填充劑 (含有 Ti 元素)
B1_SCOP_02 | Stage | 131 | 耐熱膠帶 | 94% | 高濃度矽氧烷 (確定為矽類物質) | 耐熱膠帶
B1_SCOP_03 | 巨觀 | 132 | 乳膠手套 | 82% | 混合型環境落塵與人為鹽分 | 乳膠手套
B1_SCOP_03 | 巨觀 | 133 | N/A |  | 碳膠帶背景基質 (無顯著異物) | 碳膠帶背景基質 (無顯著異物)
B1_SCOP_03 | 巨觀 | 134 | N/A |  | 建築粉塵混合矽酸鹽 (Ca, Si, Ti) | 建築粉塵混合矽酸鹽 (Ca, Si, Ti)
B1_SCOP_03 | Stage | 138 | 耐熱膠帶 | 87% | 矽系潤滑脂或膠帶殘膠 | 耐熱膠帶
B1_SCOP_03 | Stage | 139 | N/A |  | 嚴重鈣質污染 (可能是乾涸水垢) | 嚴重鈣質污染 (可能是乾涸水垢)
B1_SCOP_03 | Stage | 140 | N/A |  | 極高濃度鈣鹽 (如石膏或碳酸鈣) | 極高濃度鈣鹽 (如石膏或碳酸鈣)
B1_SCOP_04 | 巨觀 | 141 | 耐熱膠帶 | 84% | 矽系殘膠或矽油落塵 | 耐熱膠帶
B1_SCOP_04 | 巨觀 | 143 | N/A |  | 白色塗層/塑料 (含高濃度 Ti) | 白色塗層/塑料 (含高濃度 Ti)
B1_SCOP_04 | 巨觀 | 144 | N/A |  | 不鏽鋼磨損屑 (Fe-Cr 系) | 不鏽鋼磨損屑 (Fe-Cr 系)
B1_SCOP_04 | Stage | 145 | 耐熱膠帶 | 80% | 載台周邊膠帶劣化 | 耐熱膠帶
B1_SCOP_04 | Stage | 146 | N/A |  | 不鏽鋼粉末 (來自傳動機構) | 不鏽鋼粉末 (來自傳動機構)
B1_SCOP_04 | Stage | 148 | N/A |  | 強鹼洗液殘留 (KOH 系) | 強鹼洗液殘留 (KOH 系)
B1_SCOP_05 | 巨觀 | 149 | 耐熱膠帶 | 86% | 矽系殘膠或矽油落塵 | 耐熱膠帶
B1_SCOP_05 | 巨觀 | 151 | N/A |  | 強鹼洗液殘留 (KOH 系) | 強鹼洗液殘留 (KOH 系)
B1_SCOP_05 | 巨觀 | 152 | N/A |  | 聚合物碎屑 (含微量硫化特徵) | 聚合物碎屑 (含微量硫化特徵)
B1_SCOP_05 | Stage | 153 | 乳膠手套 | 81% | 人為汗水與 Stage 零件混合污染 | 乳膠手套
B1_SCOP_05 | Stage | 154 | N/A |  | 碳膠帶背景 (無顯著異物) | 碳膠帶背景 (無顯著異物)
B1_SCOP_05 | Stage | 155 | N/A |  | 有機混雜物 (含微量 S, Cl, Ca) | 有機混雜物 (含微量 S, Cl, Ca)
B1_SCOP_06 | 巨觀 | 169 | 乳膠手套 | 89% | 人為汗水/皮膚屑污染 | 乳膠手套
B1_SCOP_06 | 巨觀 | 170 | N/A |  | 鋁矽酸鹽粉塵 (含 K) | 鋁矽酸鹽粉塵 (含 K)
B1_SCOP_06 | 巨觀 | 172 | N/A |  | 建築石灰粉塵 (Ca, Mg 系) | 建築石灰粉塵 (Ca, Mg 系)
B1_SCOP_06 | Pre-align | 173 | 乳膠手套 | 84% | 人為接觸殘留 | 乳膠手套
B1_SCOP_06 | Pre-align | 174 | N/A |  | 光學玻璃碎屑 (含 Ba 鋇特徵) | 碎屑
B1_SCOP_06 | Pre-align | 175 | N/A |  | 陶瓷填充塑料 (含高濃度 K, Si) | 陶瓷填充塑料 (含高濃度 K, Si)
B1_SCOP_06 | Stage | 176 | N/A |  | 鎳鍍層剝落 (Ni > 75%) | 鎳鍍層剝落
B1_SCOP_06 | Stage | 177 | N/A |  | 鎳合金碎屑 (Ni > 80%) | 鎳鍍層剝落
B1_SCOP_06 | Stage | 178 | N/A |  | 含氯聚合物碎屑 (如 PVC) | 碎屑
B1_SCOP_08 | 巨觀 | 188 | N/A |  | 鎳鍍層磨損粉末 (Ni > 80%) | 鎳金屬顆粒
B1_SCOP_08 | 巨觀 | 189 | N/A |  | 鎳鍍層磨損粉末 (Ni > 85%) | 鎳金屬顆粒
B1_SCOP_08 | 巨觀 | 191 | N/A |  | 鎳鍍層磨損粉末 (Ni ~ 80%) | 鎳金屬顆粒
B1_SCOP_08 | Pre-align | 192 | N/A |  | 鎳合金碎屑 | 鎳合金碎屑
B1_SCOP_08 | Pre-align | 193 | N/A |  | 鎳合金碎屑 | 鎳合金碎屑
B1_SCOP_08 | Pre-align | 194 | N/A |  | 鎳合金碎屑 | 鎳合金碎屑
B1_SCOP_08 | Stage | 196 | N/A |  | 高純度鎳金屬顆粒 (純度 91%) | 鎳金屬顆粒
B1_SCOP_08 | Stage | 197 | N/A |  | 高純度鎳金屬顆粒 (純度 91%) | 鎳金屬顆粒
B1_SCOP_08 | Stage | 198 | N/A |  | 嚴重鈣垢/建築粉塵 | 嚴重鈣垢/建築粉塵
B1_SCOP_09 | 巨觀 | 199 | N/A |  | 鎳鍍層磨損屑 (全機台連貫污染) | 鎳鍍層磨損屑
B1_SCOP_09 | 巨觀 | 200 | N/A |  | 鎳鍍層磨損屑 | 鎳鍍層磨損屑
B1_SCOP_09 | 巨觀 | 201 | N/A |  | 鎳鍍層磨損屑 | 鎳鍍層磨損屑
B1_SCOP_09 | Pre-align | 202 | N/A |  | 雷射/光學組件洩漏相關 Ni 碎屑 | 雷射/光學組件洩漏相關 Ni 碎屑
B1_SCOP_09 | Pre-align | 203 | N/A |  | 鎳鍍層磨損屑 | 鎳鍍層磨損屑
B1_SCOP_09 | Pre-align | 204 | N/A |  | 鎳鍍層磨損屑 | 鎳鍍層磨損屑
B1_SCOP_09 | Stage | 205 | N/A |  | 高純度鎳金屬顆粒 | 高純度鎳金屬顆粒
B1_SCOP_09 | Stage | 206 | N/A |  | 高純度鎳金屬顆粒 (Ni 88%) | 高純度鎳金屬顆粒
B1_SCOP_09 | Stage | 207 | N/A |  | 鎳鍍層磨損屑 | 鎳鍍層磨損屑

## 工作表3
列標籤 | 計數 - MachineNo
B1_COAT_02 | 33
耐熱膠帶 | 7
光阻 AZP | 5
水垢 | 5
硫酸鈣結晶 | 2
PVC 線材外皮 + 水垢 | 1
混合型光阻殘留 | 1
二硫化鉬油脂混鐵屑 | 1
硫化熱失效橡膠 | 1
乳膠手套 | 1
無塵室違規滑石粉 | 1
金屬碎屑 | 1
塑料拖鏈磨損微粒 | 1
電線 | 1
鋁件刮屑混工具鐵 | 1
鐵氟龍滑軌或皮帶屑 | 1
特殊耐熱 O-ring | 1
PU 驅動皮帶粉塵 | 1
乾涸光阻微粒 | 1
B1_SCOP_01 | 6
乳膠手套 | 2
機械磨損鐵屑 (Fe) 與環境粉塵 | 1
密封圈磨損混入環境鈉鹽 | 1
Chuck seal ring | 1
密封圈 (Seal ring) 老化初階磨耗 | 1
B1_SCOP_02 | 6
耐熱膠帶 | 3
強鹼清洗劑 (KOH) 殘留 | 1
白色塑膠填充劑 (含有 Ti 元素) | 1
矽氧樹脂混合密封碎屑 (Si 異常偏高) | 1
B1_SCOP_03 | 6
極高濃度鈣鹽 (如石膏或碳酸鈣) | 1
嚴重鈣質污染 (可能是乾涸水垢) | 1
碳膠帶背景基質 (無顯著異物) | 1
建築粉塵混合矽酸鹽 (Ca, Si, Ti) | 1
乳膠手套 | 1
耐熱膠帶 | 1
B1_SCOP_04 | 6
耐熱膠帶 | 2
不鏽鋼粉末 (來自傳動機構) | 1
強鹼洗液殘留 (KOH 系) | 1
不鏽鋼磨損屑 (Fe-Cr 系) | 1
白色塗層/塑料 (含高濃度 Ti) | 1
B1_SCOP_05 | 6
強鹼洗液殘留 (KOH 系) | 1
聚合物碎屑 (含微量硫化特徵) | 1
碳膠帶背景 (無顯著異物) | 1
乳膠手套 | 1
有機混雜物 (含微量 S, Cl, Ca) | 1
耐熱膠帶 | 1
B1_SCOP_06 | 9
碎屑 | 2
鎳鍍層剝落 | 2
乳膠手套 | 2
建築石灰粉塵 (Ca, Mg 系) | 1
鋁矽酸鹽粉塵 (含 K) | 1
陶瓷填充塑料 (含高濃度 K, Si) | 1
B1_SCOP_08 | 9
鎳鍍層磨損粉末 | 3
鎳合金碎屑 | 3
高純度鎳金屬顆粒 | 2
嚴重鈣垢/建築粉塵 | 1
B1_SCOP_09 | 9
鎳鍍層磨損屑 | 6
高純度鎳金屬顆粒 | 2
雷射/光學組件洩漏相關 Ni 碎屑 | 1
總計 | 90