## Sheet1
MachineNo | 總檢出樣本數 | 涵蓋模組數量 | 涉案模組清單 | 所有汙染物清單 | 主要汙染源_Top1 | 主要汙染源_Top1_信心度 | 主要汙染源_Top1_可疑物 | 主要汙染源_Top2 | 主要汙染源_Top2_信心度 | 主要汙染源_Top2_可疑物 | 主要汙染源_Top3 | 主要汙染源_Top3_信心度 | 主要汙染源_Top3_可疑物
B1_COAT_02 | 31 | 11 | CRA, PRA, MPRA, CH 11-1, CH 11-2, CH 12-1, CH 12-2, CH 13-1, CH 13-2, CH 14-1, CH 14-2 | 水垢, 耐熱膠帶, PVC 線材外皮 + 水垢, 硫酸鈣結晶, 光阻 AZP, PU 驅動皮帶粉塵, 混合型光阻殘留, 電線, 鐵氟龍滑軌或皮帶屑, 特殊耐熱 O-ring, 鋁件刮屑混工具鐵, 乾涸光阻微粒, 塑料拖鏈磨損微粒, 二硫化鉬油脂混鐵屑, 金屬碎屑, 乳膠手套, 硫化熱失效橡膠 | 電線 | 95% | 鐵氟龍/PVC 線材破皮 | 耐熱膠帶 | 95% | 整片耐熱膠帶遺落 | 光阻 AZP | 90% | 重度硫化廢光阻塊
B1_DEVP_01 | 27 | 11 | CH 11-1, MPRA, PRA, CH 11-2, CH 12-1, CH 12-2, CH 13-1, CH 13-2, CH 14-1, CH 14-2, CRA | 耐熱膠帶, 鈣質乾汙, Chuck seal ring, 標籤貼紙殘膠, 線路束緊帶 (矽), 硬脂酸鈣殘留, 揮發性矽油凝結物, 耐酸手套, 背景粉塵(鈣/鎂碳酸鹽), Foup, 氯化物質, 有機鈣質殘跡, 白漆碎屑, 複合水垢 | 耐熱膠帶 | 85% | 矽膠防護墊片老化脫落 | Chuck seal ring | 85% | 加硫橡膠密封圈老化 (特徵：含硫/氯元素) | 耐熱膠帶 | 84% | 高溫作業區流出的矽膠質污染物
B1_COAT_04 | 16 | 8 | CH 11-2, CH 12-2, CH 13-1, CH 13-2, CH 14-1, CH 14-2, MPRA, PRA | 電線, Foup, Robot 皮帶, 耐熱膠帶, 光阻 AZP4620, 束線帶 | 電線 | 92% | 確定污染：Cl/Ca 比例與資料庫電線極度吻合。 | 束線帶 | 92% | 尼龍件：94% C，符合高純度有機扣件。 | 電線 | 91% | 電線皮：Cl 指紋明確，強烈建議檢查線束。
B1_WFCL_01 | 9 | 3 | WT1, WT2, PA | 白漆碎屑, 耐熱膠帶, Chuck seal ring, 乳膠手套, Robot 皮帶, 酸鈣板粉塵, 鋁製連桿 | Chuck seal ring | 96% | Viton 材質密封圈碎屑：硫化橡膠受酸侵蝕後的劣化粉塵，位於 Spin Chuck 下方。 | 耐熱膠帶 | 94% | Kapton 膠帶矽膠殘膠：通常源於維修時臨時固定噴嘴臂（Nozzle Arm）留下的矽氧烷殘餘。 | Robot 皮帶 | 92% | Robot 關節皮帶直接摩擦物：C/O 比例極純，顯示為傳動組件正下方的直接掉落物。
B1_STEP_04 | 7 | 3 | EFF, PA, Stage | Robot 皮帶, 乳膠手套, 金屬微跡, 金屬磨耗, 水垢 | Robot 皮帶 | 94% | 典型傳動皮帶橡膠碎屑 | Robot 皮帶 | 93% | 傳動結構老化微粒 | Robot 皮帶 | 91% | 皮帶磨耗物 (S, Cl 指紋特徵強)
B1_STEP_03 | 7 | 3 | EFF, PA, Stage | Robot 皮帶, 電線, 建築粉塵, 耐熱膠帶, Chuck Seal Ring, 金屬碎屑 | Robot 皮帶 | 88% | 傳動皮帶橡膠降解磨耗 | Robot 皮帶 | 84% | 手臂運動摩擦產生之有機微粒 | 耐熱膠帶 | 78% | 膠帶殘膠或 Chuck 表面附著物
B1_BPHI_01 | 6 | 2 | PA, Stage | 不鏽鋼碎屑, 陶瓷吸嘴, 乳膠手套, Chuck seal ring | Chuck seal ring | 78% | 改性氟橡膠 (含 Ti 填料之密封圈老化) | Chuck seal ring | 78% | 同上，確認為 Stage 區域結構性密封劣化 | Chuck seal ring | 78% | 同上，確認為 Stage 區域結構性密封劣化
B1_SPUT_03 | 6 | 2 | LP1, LP2 | Foup, 機殼或建材漆屑, KOH 鹼性清潔劑, 零件銲錫, Chuck seal ring | Chuck seal ring | 97% | 門板密封橡膠老化：全元素組成（C, O, S, Na, Cl, Ca, Al, Si）與資料庫 Seal Ring 高度同步，指向 LP2 側門 O-ring。 | Foup | 95% | FOUP 殼體純碎屑：高度吻合 FOUP 聚碳酸酯特徵，主要來自門板開合時的直接刮磨。 | Foup | 72% | 對位銷磨耗微粒：FOUP 底部塑膠與 Load Port 對位銷碰撞產生的碎屑，表面附著環境中的鈣化水垢。
B1_SPUT_02 | 6 | 2 | LP1, LP2 | 氧化鐵粉末, 光阻 LTC, 落塵(矽酸鹽), 對位銷 (塑膠外殼), 鋁合金, 乾涸汗液 | 光阻 LTC | 91% | FOUP ID 標籤或晶圓邊緣殘留：高度吻合光阻劑指紋，極可能是晶圓進片前邊緣清洗 (EBR) 不完全或 FOUP 標籤背膠受潮揮發。 | 對位銷 (塑膠外殼) | 64% | Load Port 對位銷 (Kinematic Pins)：FOUP 底部與 LP 對位銷頻繁咬合，導致塑膠外殼或對位孔位邊緣磨損。 | 乾涸汗液 | 58% | 人員操作性污染 (人體乾涸汗液)：檢出極高濃度 K、Cl，特徵指向人員操作時，未更換手套或手部觸碰 LP2 檯面遺留的生物結晶。
B1_PLAT_02 | 6 | 2 | LP1, LP2 | Chuck seal ring, Foup, PVC 電線保護套, 乳膠手套, 鋼刮屑 | Foup | 78% | FOUP 門框密封墊 或 Wafer 存放槽 (Slot) 刮屑 | 鋼刮屑 | 75% | PTFE 被覆之不鏽鋼螺絲 或 低合金工具鋼刮屑 | 乳膠手套 | 68% | 防護手套外包裝 或帶有滑粉 (Ca) 之手套微屑
B1_ETCH_02 | 6 | 2 | LP1, LP2 | 汗漬指紋, 耐熱膠帶, 乳膠手套, 金屬+油垢, 建築石膏碎屑或牆面剝落粉末 | 耐熱膠帶 | 85% | 黃色 PI 膠帶殘膠或矽利康油脂 | 乳膠手套 | 78% | 乳膠手套直接接觸 (指紋印記) | 乳膠手套 | 62% | 乳膠手套擦拭痕跡
B1_DSCM_02 | 6 | 2 | LP1, LP2 | 斜口鉗, 石英導軌, 碳酸鈣填料, Chuck seal ring, 標籤殘膠 | Chuck seal ring | 94% | Robot 旋轉軸心防塵封圈：$Zn/S$ 指紋極其明確，判定為旋轉件密封疲勞磨耗。 | Chuck seal ring | 91% | 真空門門擋墊圈 (O-ring)：$S/Cl$ 彈性體特徵，碎片形貌應為扁平擠壓狀。 | 斜口鉗 | 88% | 碳鋼扳手或起子尖端磨損：高純度鐵屑，指向維護工具直接刮傷機件壁面。
B1_DSCM_01 | 6 | 2 | LP1, LP2 | 環境建築落塵 (K-Al-Si), 無塵紙摩擦掉屑, 橡膠墊片磨耗, Robot 皮帶, 耐熱膠帶, Foup / 乳膠手套 | Robot 皮帶 | 94% | 傳動皮帶碳粉塵 | Foup / 乳膠手套 | 88% | 人為接觸污染 (Cl) | 耐熱膠帶 | 81% | Silicone 矽膠污染
B1_BPHI_03 | 6 | 2 | PA, Stage | 光阻 AZP4620-MF, 電線磨損, 不鏽鋼碎屑, Chuck seal ring, 陶瓷基座 | 光阻 AZP4620-MF | 96% | 製程光阻殘留 (S 指紋完美吻合) | Chuck seal ring | 88% | 密封圈掉粉 (Zn/S 指紋明確) | Chuck seal ring | 88% | 同上，確認為 Stage 真空吸附環劣化
B1_AGST_11 | 5 | 2 | PA, Stage | Chuck seal ring, 氧化鐵銹, 汗液指紋, 耐熱膠帶, 石灰質微塵 | 耐熱膠帶 | 78% | 殘膠污染：Si/O 比例極為穩定。判定為維修用 Polyimide 膠帶殘膠或矽質潤滑油乾涸。 | Chuck seal ring | 68% | 零件老化：偵測到 Zn, S, Cl 指紋，但 O 過高，顯示為密封圈碎裂後的二次氧化。 | 氧化鐵銹 | 52% | 工具污染：Fe 含量高但缺失 Zn 鍍層指紋。可能是非標配手工具或機件本身氧化鐵（銹）。
B1_OVEN_01 | 3 | 1 | LP | 潤滑劑老化殘渣, 機構摩擦(矽微粒), 乳膠手套 | 乳膠手套 | 79% | 人為維護殘留 (手套碎屑或汗水) | 潤滑劑老化殘渣 | 75% | 滑軌/傳動軸矽基潤滑劑老化殘渣 | 機構摩擦(矽微粒) | 72% | 自動化機構摩擦產生之含矽微粒
B1_SCOP_01 | 3 | 2 | 巨觀, Stage | 乳膠手套, Chuck seal ring | Chuck seal ring | 91% | 確認為密封圈老化 (含 S, Cl, Zn 特徵) | 乳膠手套 | 88% | 嚴重人體鹽分/汗水污染 | 乳膠手套 | 85% | 維修人員手套殘留/觸碰
B1_SCOP_02 | 3 | 2 | 巨觀, Stage | 耐熱膠帶 | 耐熱膠帶 | 94% | 高濃度矽氧烷 (確定為矽類物質) | 耐熱膠帶 | 85% | 矽氧烷系聚合物碎屑 | 耐熱膠帶 | 82% | 矽系潤滑脂或膠帶殘膠
B1_OVEN_02 | 2 | 1 | LP | 鈣質水垢, Chuck Seal Ring | Chuck Seal Ring | 75% | 密封圈 (Seal) 高溫劣化脫落物 | 鈣質水垢 | 35% | 廠務冷卻水滲漏導致之碳酸鈣水垢 | 無 | 無 | 無
B1_SCOP_03 | 2 | 2 | 巨觀, Stage | 乳膠手套, 耐熱膠帶 | 耐熱膠帶 | 87% | 矽系潤滑脂或膠帶殘膠 | 乳膠手套 | 82% | 混合型環境落塵與人為鹽分 | 無 | 無 | 無
B1_SCOP_04 | 2 | 2 | 巨觀, Stage | 耐熱膠帶 | 耐熱膠帶 | 84% | 矽系殘膠或矽油落塵 | 耐熱膠帶 | 80% | 載台周邊膠帶劣化 | 無 | 無 | 無
B1_SCOP_05 | 2 | 2 | 巨觀, Stage | 耐熱膠帶, 乳膠手套 | 耐熱膠帶 | 86% | 矽系殘膠或矽油落塵 | 乳膠手套 | 81% | 人為汗水與 Stage 零件混合污染 | 無 | 無 | 無
B1_SCOP_06 | 2 | 2 | 巨觀, Pre-align | 乳膠手套 | 乳膠手套 | 89% | 人為汗水/皮膚屑污染 | 乳膠手套 | 84% | 人為接觸殘留 | 無 | 無 | 無